## Лист1
Отчет работы строительного контроля
[7 empty] | Период: | [5 empty] | Май 2018
[7 empty] | Заказчик: | [5 empty] | #######
Подп. и дата | [6 empty] | Подярдчик:
Адрес объекта:
[7 empty] | Организация осуществляющая функции строительного контроля |  |  |  |  | ООО "Технадзор77"
Инв. № дубл.
Взам. инв №
Подп. и дата
г. Москва
Инв. № Подп.
| Изм. | Лист |  | № докум. |  |  |  | Подп. |  | Дата | Строительство жилого дома, Отчет май 2018 | [5 empty] | Лист
1
Раздел 1. Замечания/дефекты (в том числе неисполнение договорных обязательств) выявленные на строительном объекте:
|  | Дата |  |  |  | Замечание/дефект | [7 empty] | Устранение | Прим.
|  | 2018-05-27 |  |  |  | Почвенно-растительный слой в пятне застройки не убран
|  | 2018-05-27 |  |  |  | Угловые соединения 1-го этажа не уплотнены джутом, сквозные просветы.
|  | 2018-05-27 |  |  |  | Балки пола и перекрытия 1-го этажа по длине и сорту не соответствуют СП 31-105-2002.
Подп. и дата |  | 2018-05-27 |  |  |  | Зазоры до 10 мм в стенах 1-го этажа из клееного бруса.
|  | 2018-05-27 |  |  |  | Зазоры до 8 мм на стыках стен из клееного бруса.
|  | 2018-05-27 |  |  |  | Брус стен первого этажа собран на гвозди. Гвозди выступают из ламелей.
|  | 2018-05-27 |  |  |  | Вагонка набита на каркас 2-го этажа без ветрозащиты.
Инв. № дубл.
|  | 2018-05-27 |  |  |  | На каркасе 2-го этажа зазоры до 8 мм. Доска 3 сорта,сросшиеся пластевые сучки.
|  | 2018-05-27 |  |  |  | На элементах деревянных конструкций грибок и плесень.
Взам. инв № |  | 2018-05-27 |  |  |  | Сварные соединения обвязки свай не окрашены защитной грунтовкой.
|  | 2018-05-27 |  |  |  | Растрескивание клееного бруса стен по клеевому стыку и между ламелями.
|  | 2018-05-27 |  |  |  | Растресвивание бруса на наружных ламелях стен.
Подп. и дата
|  | 2018-05-27 |  |  |  | Обсадные бруски забиты в пазы и не имеют усадочного зазора.
|  | 2018-05-27 |  |  |  | Отклонение плоскости стен до 10 мм.
|  | 2018-05-27 |  |  |  | Множественные шероховатости и непростроги на поверхности наружных ламелей.
Инв. № Подп. |  | 2018-05-27 |  |  |  | Пароизоляция на полах уложена обратной стороной, не герметично, с разрезами.
| Изм. | Лист |  | № докум. |  |  |  | Подп. |  | Дата | Строительство жилого дома, Отчет май 2018 | [5 empty] | Лист
2
Раздел 2. Выезды (информация по произведенным за отчетный период выездам):
|  | Дата: |  |  |  |  | Информация по выезду: | [8 empty] | Инженер
|  | 2018-05-27 |  |  |  |  | Осмотр объекта, выявление недостатков, составление акта осмотра. | [8 empty] | #######
|  | 2018-05-30 |  |  |  |  | Встреча с Подрядчиком по устранению выявленных недостатков. | [8 empty] | #######
#######
#######
#######
#######
#######
#######
Подп. и дата
Инв. № дубл.
Взам. инв №
Подп. и дата
Инв. № Подп.
| Изм. | Лист |  | № докум. |  |  |  | Подп. |  | Дата | Строительство жилого дома, Отчет май 2018 | [5 empty] | Лист
3
Раздел 3. Мероприятия по оценке качества выполняемых работ:
Входной контроль. (проверка проектной документации, реквизиты паспортов, сертификатов и др. документов о качестве поставляемых на площадку материалов и изделий)
|  | № | Наименование:
1
Операционный контроль. (оценка соответствия выполняемых работ проекту, отметки о допущенных отступлениях и т.д.)
|  | № | Наименование:
1
2
Инв. № дубл.
Взам. инв №
Приемочный контроль. (Специальные журналы работ, журнал авторского надзора, акты на скрытые работы)
Подп. и дата |  | № | Наименование:
1
2
Инв. № Подп.
| Изм. | Лист |  | № докум. |  |  |  | Подп. |  | Дата | Строительство жилого дома, Отчет май 2018 | [5 empty] | Лист
4
Раздел 3. Фотоотчет:
Общий вид, из пятна застройки не убран растительный слой грунта.
Подп. и дата
В углах первого этажа сквозные просветы, отсутствует уплотнительный джут.
Инв. № дубл.
Взам. инв №
Подп. и дата
Инв. № Подп.
| Изм. | Лист |  | № докум. |  |  |  | Подп. |  | Дата | Строительство жилого дома, Отчет май 2018 | [5 empty] | Лист
5
Балки пола 1-го этажа.
Балки перекрытия 1-го этажа.
Подп. и дата
Инв. № дубл.
Взам. инв №
Подп. и дата
Инв. № Подп.
| Изм. | Лист |  | № докум. |  |  |  | Подп. |  | Дата | Строительство жилого дома, Отчет май 2018 | [5 empty] | Лист
6
Обсадные бруски забиты в пазы без усадочного зазора.
Зазоры на стыках стен из клееного бруса до 8 мм.
Подп. и дата
Инв. № дубл.
Взам. инв №
Подп. и дата
Инв. № Подп.
| Изм. | Лист |  | № докум. |  |  |  | Подп. |  | Дата | Строительство жилого дома, Отчет май 2018 | [5 empty] | Лист
7
Растрескивание клееного бруса.
Грибок и плесень на элементах конструкции.
Подп. и дата
Инв. № дубл.
Взам. инв №
Подп. и дата
Инв. № Подп.
| Изм. | Лист |  | № докум. |  |  |  | Подп. |  | Дата | Строительство жилого дома, Отчет май 2018 | [5 empty] | Лист
8
Грибок, плесень и сквозные сучки.
Подп. и дата
Сварные швы не окрашены защитной грунтовкой.
Инв. № дубл.
Взам. инв №
Подп. и дата
Инв. № Подп.
| Изм. | Лист |  | № докум. |  |  |  | Подп. |  | Дата | Строительство жилого дома, Отчет май 2018 | [5 empty] | Лист
9
Шероховатости и непростроги на поверхности ламелей.
Подп. и дата
Инв. № дубл.
Взам. инв №
Подп. и дата
2 выезда
Инв. № Подп.
| Изм. | Лист |  | № докум. |  |  |  | Подп. |  | Дата | Строительство жилого дома, Отчет май 2018 | [5 empty] | Лист
10